## 检验标准
|  | 文件名称 | JYW_TDSWF电路板组件检验标准
|  | 编 号 | YF-1584011801
|  | 版 本 | A/0 |  | 页 数 | 2 页
|  | 编制部门 | 研发部 |  | 编制日期 | 2015年 3月 24日
母件编码(控制板)： 728403208TDSWF
| 检查项目 |  |  | 判定基准 | 检查方法 | 检查工具 | 缺陷分类 |  |  | 验证频次
[7 empty] | A | B | C
一、关键元器件一致性检查
1 | PCB |  |  | 与对应机型《关键元器件清单》报备一致 | 样品标识与《关键元器件清单》和封样一致 | 《关键元器件清单》 | √ |  |  | 每批
二、外观检验
检 查 项 目 | 1.电路板无破裂现象 |  |  |  | 目测 |  | √ |  |  | 每批
| 2.引脚无氧化、脱落、松动、镀锡不均匀等现象 |  |  |  | 目测 |  | √ |  |  | 每批
| 3.焊点光亮饱满，不得有焊短路、虚焊、漏焊；线路板上的焊渣应去干净 |  |  |  | 目测 |  | √ |  |  | 每批
| 4.基板印刷：无显著伤痕，毛刺，裂开，缺口 |  |  |  | 目测 |  | √ |  |  | 每批
| 5.无焊锡孔(包括针孔、冲击孔) |  |  |  | 目测 |  | √ |  |  | 每批
| 6.无元件脱落、破损等不良；极性元器件无插反现象 |  |  |  | 目测 |  | √ |  |  | 每批
| 7.印制板所涮的防潮漆，厚度与封样一致且均匀 |  |  |  | 目测 |  |  | √ |  | 每批
| 8.线路板、元器上印刷要清晰可见 |  |  |  | 目测 |  | √ |  |  | 每批
三、尺寸检查
1 | 控制板的长度 |  |  | 40mm±0.5mm | 卡尺测量 | 卡尺 |  | √ |  | 4PCS/批
2 | 控制板的宽度 |  |  | 50mm±0.5mm | 卡尺测量 | 卡尺 |  | √
3 | 控制板的厚度 |  |  | 1.6(+0/-0.1)mm | 卡尺测量 | 卡尺 |  | √
4 | PCB背面元件焊脚高度 |  |  | 范围：1.5mm~3.5mm | 卡尺测量 | 卡尺 |  | √
5 | 电容浮高 |  |  | <0.5mm | 塞尺测量 | 塞尺 |  | √
四、性能检测
1 | 功能一致性检测 |  |  | 符合功能说明书各功能要求（测试电压220V 50Hz） | 目视、手试 工装试配 |  |  | √ |  | 4PCS/批
3 | 喷漆厚度，涂胶工艺 |  |  | 喷漆厚度>=50um 704硅胶涂胶按工艺说明 |  |  |  | √
图示：
编制：周迎锋 |  |  |  | 审核：黄振兴 吴绍天 |  | 批准：凡海洋